## Лист1
Обозначение | t, мм | Площадь сечения А, см2 | Масса 1 мп, кг | Справочные величины на 1 м ширины | [5 empty] | Масса 1 м2, кг | Ширина заготовки, мм | Площадь над образующей на 1 мп, м2 | Площадь под образующей на 1 мп, м2
|  |  |  | при сжатых узких полках |  |  | при сжатых широких полках
|  |  |  | Момент инерции Ix, см4 | Момент сопротивления, см3 |  | Момент инерции Ix, см4 | Момент сопротивления, см3
[5 empty] | Wx1 | Wx2 |  | Wx1 | Wx2 |  |  | 0.0423778 | 0.0838271
Н126-978-0.7 | 0.7 | 10.49 | 8.9 | 224.42 | 45.96 | 29.08 | 182.9 | 27.45 | 30.8 | 9.1 | 1500
Н126-978-0.8 | 0.8 | 11.99 | 10 | 264.02 | 53.16 | 34.58 | 212.38 | 31.61 | 36.11 | 10.3
Н126-978-0.9 | 0.9 | 13.48 | 11.2 | 299.11 | 59.98 | 39.29 | 242.63 | 35.82 | 41.64 | 11.5
Н126-978-1.0 | 1 | 14.98 | 12.4 | 332.35 | 66.65 | 43.65 | 273.63 | 40.08 | 47.4 | 12.7
Н126-978-1.1 | 1.1 | 16.48 | 13.6 | 365.58 | 73.31 | 48.02 | 305.35 | 44.38 | 53.39 | 13.9
Н126-978-1.2 | 1.2 | 17.98 | 14.8 | 398.82 | 79.98 | 52.38 | 337.78 | 48.72 | 59.6 | 15.1
Н126-978-1.3 | 1.3 | 19.48 | 15.9 | 432.05 | 86.64 | 56.75 | 370.89 | 53.11 | 66.04 | 16.3
Н126-978-1.4 | 1.4 | 20.97 | 17.1 | 465.29 | 93.31 | 61.11 | 404.67 | 57.53 | 72.7 | 17.5
Н126-978-1.5 | 1.5 | 22.47 | 18.3 | 498.52 | 99.97 | 65.48 | 439.101 | 61.99 | 79.59 | 18.7