## Геометрия
Обозначение | t, мм | Площадь сечения А, см2 | Масса 1 мп, кг | Справочные величины на 1 м ширины | [5 empty] | Масса 1 м2, кг | Ширина заготовки, мм | Площадь над образующей на 1 мп, м2 | Площадь под образующей на 1 мп, м2
|  |  |  | при сжатых узких полках |  |  | при сжатых широких полках
|  |  |  | Момент инерции Ix, см4 | Момент сопротивления, см3 |  | Момент инерции Ix, см4 | Момент сопротивления, см3
[5 empty] | Wx1 | Wx2 |  | Wx1 | Wx2 |  |  | 0.0201725 | 0.0400324
Н60-845-0.7 | 0.7 | 8.75 | 7.4 | 62.1 | 14.6 | 24.4 | 59.1 | 16.5 | 18.7 | 8.7 | 1250
Н60-845-0.8 | 0.8 | 10 | 8.4 | 70.6 | 17.7 | 28.1 | 69.9 | 19 | 22.7 | 9.9
Н60-845-0.9 | 0.9 | 11.25 | 9.4 | 79 | 20.9 | 31.8 | 78.7 | 21.5 | 27 | 11.1
Н60-845-1.0 | 1 | 12.5 | 10.4 | 87.02 | 22.9 | 35.08 | 87.02 | 25.13 | 33.35 | 12.3