## Геометрия
Обозначение | t, мм | Площадь сечения А, см2 | Масса 1 мп, кг | Справочные величины на 1 м ширины | [5 empty] | Масса 1 м2, кг | Ширина заготовки, мм | Площадь над образующей на 1 мп, м2 | Площадь под образующей на 1 мп, м2
|  |  |  | при сжатых узких полках |  |  | при сжатых широких полках
|  |  |  | Момент инерции Ix, см4 | Момент сопротивления, см3 |  | Момент инерции Ix, см4 | Момент сопротивления, см3
[5 empty] | Wx1 | Wx2 |  | Wx1 | Wx2 |  |  | 0.0212995 | 0.0359054
Н57-750-0.6 | 0.6 | 6.6 | 5.6 | 46.2 | 12 | 18 | 46.2 | 13.8 | 15.9 | 7.5 | 1100
Н57-750-0.7 | 0.7 | 7.7 | 6.5 | 53.8 | 14.8 | 21.1 | 53.8 | 16.4 | 19.7 | 8.7
Н57-750-0.8 | 0.8 | 8.8 | 7.4 | 61.2 | 17.9 | 24.4 | 61.2 | 18.9 | 24 | 9.8
Н57-750-0.9 | 0.9 | 9.9 | 8.3 | 69.14 | 21 | 27.7 | 69.14 | 21.4 | 27.9 | 10.9