## Геометрия
Обозначение | t, мм | Площадь сечения А, см2 | Масса 1 мп, кг | Справочные величины на 1 м ширины | [5 empty] | Масса 1 м2, кг | Ширина заготовки, мм | Площадь над образующей на 1 мп, м2 | Площадь под образующей на 1 мп, м2
|  |  |  | при сжатых узких полках |  |  | при сжатых широких полках
|  |  |  | Момент инерции Ix, см4 | Момент сопротивления, см3 |  | Момент инерции Ix, см4 | Момент сопротивления, см3
[5 empty] | Wx1 | Wx2 |  | Wx1 | Wx2 |  |  | 0.048271 | 0.0899338
Н135-930-0.7 | 0.7 | 10.61 | 8.9 | 270.42 | 42.58 | 33.6 | 248.26 | 34.09 | 34.88 | 9.5 | 1500
Н135-930-0.8 | 0.8 | 12.13 | 10 | 317.43 | 49.65 | 39.65 | 287.54 | 39.16 | 40.75 | 10.8
Н135-930-0.9 | 0.9 | 13.65 | 11.2 | 361.18 | 56.12 | 45.35 | 327.7 | 44.27 | 46.83 | 12.1
Н135-930-1.0 | 1 | 15.16 | 12.4 | 401.95 | 62.05 | 50.74 | 368.72 | 49.42 | 53.14 | 13.3
Н135-930-1.1 | 1.1 | 16.68 | 13.6 | 442.15 | 68.03 | 55.96 | 410.57 | 54.61 | 59.67 | 14.6
Н135-930-1.2 | 1.2 | 18.2 | 14.8 | 482.34 | 73.98 | 61.21 | 453.25 | 59.83 | 66.41 | 15.9
Н135-930-1.3 | 1.3 | 19.71 | 15.9 | 522.54 | 80.02 | 66.4 | 496.71 | 65.09 | 73.38 | 17.1
Н135-930-1.4 | 1.4 | 21.23 | 17.1 | 562.73 | 86.18 | 71.5 | 540.95 | 70.39 | 80.56 | 18.4
Н135-930-1.5 | 1.5 | 22.75 | 18.3 | 602.93 | 92.33 | 76.61 | 585.95 | 75.71 | 87.97 | 19.7