## Геометрия
Обозначение | t, мм | Площадь сечения А, см2 | Масса 1 мп, кг | Справочные величины на 1 м ширины | [5 empty] | Масса 1 м2, кг | Ширина заготовки, мм | Площадь над образующей на 1 мп, м2 | Площадь под образующей на 1 мп, м2
|  |  |  | при сжатых узких полках |  |  | при сжатых широких полках
|  |  |  | Момент инерции Ix, см4 | Момент сопротивления, см3 |  | Момент инерции Ix, см4 | Момент сопротивления, см3
[5 empty] | Wx1 | Wx2 |  | Wx1 | Wx2 |  |  | 0.018756 | 0.0254489
НC44-1000-0.5 | 0.5 | 6.25 | 5.4 | 21.95 | 8.86 | 10.24 | 19.59 | 7.38 | 8.53 | 5.4 | 1250
НC44-1000-0.6 | 0.6 | 7.5 | 6.4 | 26.21 | 11.1 | 12.85 | 24.34 | 9.11 | 10.54 | 6.4
НC44-1000-0.7 | 0.7 | 8.75 | 7.4 | 30.44 | 12.88 | 14.95 | 29.74 | 11.07 | 12.85 | 7.4
НC44-1000-0.8 | 0.8 | 10 | 8.4 | 34.57 | 14.69 | 16.95 | 34.57 | 13.11 | 15.17 | 8.4
НC44-1000-0.9 | 0.9 | 11.25 | 9.4 | 38.67 | 18.38 | 18.96 | 38.67 | 15.23 | 17.63 | 9.4