## Геометрия
Обозначение | t, мм | Площадь сечения А, см2 | Масса 1 мп, кг | Справочные величины на 1 м ширины | [5 empty] | Масса 1 м2, кг | Ширина заготовки, мм | Площадь над образующей на 1 мп, м2 | Площадь под образующей на 1 мп, м2
|  |  |  | при сжатых узких полках |  |  | при сжатых широких полках
|  |  |  | Момент инерции Ix, см4 | Момент сопротивления, см3 |  | Момент инерции Ix, см4 | Момент сопротивления, см3
[5 empty] | Wx1 | Wx2 |  | Wx1 | Wx2 |  |  | 0.0462599 | 0.067945
Н114-600-0,8 | 0.8 | 10 | 8.4 | 320.9 | 53.3 | 59.7 | 320.9 | 52.4 | 55.8 | 13.9 | 1250
Н114-600-0,9 | 0.9 | 11.25 | 9.3 | 361 | 60 | 67.2 | 361 | 59.6 | 65.9 | 15.6
Н114-600-1,0 | 1 | 12.5 | 10.3 | 405.4 | 67.6 | 75 | 405.4 | 67.6 | 75 | 17.2