## Геометрия
Обозначение | t, мм | Площадь сечения А, см2 | Масса 1 мп, кг | Справочные величины на 1 м ширины | [5 empty] | Масса 1 м2, кг | Ширина заготовки, мм | Площадь над образующей на 1 мп, м2 | Площадь под образующей на 1 мп, м2
|  |  |  | при сжатых узких полках |  |  | при сжатых широких полках
|  |  |  | Момент инерции Ix, см4 | Момент сопротивления, см3 |  | Момент инерции Ix, см4 | Момент сопротивления, см3
[5 empty] | Wx1 | Wx2 |  | Wx1 | Wx2 |  |  | 0.030059 | 0.0451459
Н75-750-0.7 | 0.7 | 8.75 | 7.4 | 104.5 | 22.5 | 29.1 | 104.5 | 25.6 | 28.1 | 9.8 | 1250
Н75-750-0.8 | 0.8 | 10 | 8.4 | 114.9 | 25.8 | 32.2 | 114.9 | 28.5 | 33.1 | 11.2
Н75-750-0.9 | 0.9 | 11.25 | 9.4 | 129.6 | 30.2 | 37.6 | 129.6 | 31.6 | 38 | 12.5
Н75-750-1.0 | 1 | 12.5 | 10.3 | 143.3 | 34.1 | 40 | 143.3 | 35.4 | 41.5 | 13.8